## 1
| ОБЩЕСТВО С ОГРАНИЧЕННОЙ ОТВЕТСТВЕННОСТЬЮ "ЦВЕТ-МЕТ МАРКЕТ" |  |  | г. Екатеринбург, ул. Белинского 71, оф. 3
Тел. /факс: (343)973-32-37
р/с 40702810030000000334 к/с 30101810900000000939
Ф-л «Екатеринбург» АКБ «РОСЕВРОБАНК» (ОАО) БИК 046568939
ИНН 6672359747 КПП 667201001 ОКПО 37924992
e-mail: c-mm2008prokat@yandex.ru
Вид продукции | ГОСТ, ТУ | Марка сплава | Ширина х длина, мм | Толщина (диаметр), мм | Длина, м | Цена с НДС руб./кг
ПЛОСКИЙ ЛАТУННЫЙ ПРОКАТ
Л63
листы х/к | ГОСТ 2208-2007 | Л63 | 310-1100 | 0,4 - 10,0 | по 2000 | 285
ленты общего назначения | ГОСТ 2208-2007 | Л63 | 10 - 600 | 0,05 - 0,10 |  | 301
|  |  |  | 0,1< - 2,0 |  | 290
ЛС59-1
листы х/к | ГОСТ 2208-2007 | ЛС59-1 | по 600 | 0,2 - 10,0 | по 2000 | 298
ПЛОСКИЙ МЕДНЫЙ ПРОКАТ
листы х/к | ГОСТ 1173-2006 | М1, М1р | по 1000 | 0,4 - 12,0 | по 2000 | 414
|  | М1Е |  |  |  | 412
аноды | ГОСТ 767-91 | М1, АМФ, МФ | 75-1000 | 5,0 - 15,0 |  | 460
ленты | ГОСТ 1173-2006, ГОСТ 20707-80 ТУ 48-21-540-83 |  |  | 0,1 - 0,5 |  | 450
|  |  |  | 0,5< - 2,0 |  | 426
ленты кровельные | ГОСТ 1173-2006 | М2, М3, М2р, М3р, Cu-DHP | 330 - 670 | 0,5 - 0,8 |  | 359
плиты г/к | ГОСТ 1173-2006, ТУ 48-21-427-80, ТУ 48-21-517-85 | М1, М1р, М1Е | <= 1000 | 25-150 с обрезкой кромок | по 2500 | 459
КРУГЛЫЙ ЛАТУННЫЙ ПРОКАТ
Трубы латунные
Трубы латунные | ГОСТ 494-90 ТУ 48-21-147-72 ТУ 48-21-329-73 ТУ 48-21-558-76 ТТ 3-0408-2009 | Л63 | до 10 | 0,8 - 2 |  | 333
Трубы латунные | ТУ 48-21-77-72 | ЛС59-1 | 14-20 | 2,0-5,0 | НД 1,0-6,0 | 336
| ГОСТ 494-90 ТУ 48-21-77-72 |  | 16-20 | 1,5-5 |  | 338
|  |  | 20< - 180 | 1,5-95,0 |  | 330
Трубы конденсаторные | ГОСТ 21646-2003 |  |  |  | МД 1,5-12 | 0
|  | Л68 | 10-55 | 0,8-3,0 |  | 333
Прутки латунные
Прутки латунные | ГОСТ 2060-2006 ГОСТ Р 52597-2006 | Л63 | 3,0 - <10,5 |  | НД, МД 1,0-3,0 БТ | 326
|  |  | 10,5 - 40,0 |  | НД, МД 1,0-3,0 | 319
|  |  | 40,0< - 160,0 |  | НД, МД 1,0-3,0 | 319
|  |  | 160,0< - 220,0 |  |  | 326
|  | ЛС59-1 ЛС59-2 ЛС58-2 ЛС58-3 | 3,0 - <10,5 |  | НД, МД, БТ | 263
|  |  | 10,5 - 40,0 |  | НД, МД 1,0-3,0 | 257
|  |  | 40,0< - 160,0 |  | НД, МД 0,5-3,0 | 257
|  |  | 160,0< - 220,0 |  |  | 263
Проволока латунная
Проволока круглая | ГОСТ 1066-90 | Л63 | 2-12 |  |  | 335
|  | ЛС59-1 | 2-12 |  |  | 356
КРУГЛЫЙ МЕДНЫЙ ПРОКАТ
Трубы медные
Трубы медные общего назначения | ГОСТ 617-2006 |  | 5 - <30 | 0,8-10,0 |  | 456
|  |  | 30 - 120 | 0,8-30,0 |  | 456
|  |  | 5 - <30 | 0,8-10,0 |  | 465
|  |  | 30 - 120 | 0,8-30,0 |  | 465
Прутки медные
Прутки медные | ГОСТ 1535-2006 | М1, М1р | 3 - 10 |  | НД | 427
|  |  | 10< - 160 |  | НД | 423
|  | М2, М2р, М3, М3р | 3 - 10 |  | НД | 386
|  |  | 10< - 160 |  | НД | 382
Проволока медная
Проволока (шина) | ГОСТ 434-78 EN 13601 | М1, Cu-ETP | 3-30 | 5-150 | НД | 387
КРУГЛЫЙ БРОНЗОВЫЙ ПРОКАТ
Прутки бронзовые | ГОСТ 1628-78 | БрАЖМц 10-3-1,5 | 16-160 |  | НД | 378
|  |  | 160-220 |  |  | 390
|  | БрАЖ9-4 | 16-160 |  | НД | 374
|  |  | 160-220 |  |  | 386
Прутки бронзовые немерные | ГОСТ 1628-78 | БрАМц 9-2 | 8,5 - 220,0 |  |  | 475